## Foglio1
Denominazione del materiale | λ | ρ | c | µ (*)
| [W/(m·K)] | [kg/m3] | [kJ/(kg·K)] | (Coeff. res. vap.)
AMIANTO IN LASTRE | 0.05 | 135 | 1 | 64
CEMENTO AMIANTO | 0.4 | 1800 | 1 | 64
ARIA IN QUIETE | 0.026 | 1.3 | 1 | 1
INTERCAPEDINE VENT, | 0.5 | 1.3 | 1 | 1
INTERCAP, 7 cm | 0.44 | 1.3 | 1 | 31
INTERCAP, 4 cm | 0.25 | 1.3 | 1 | 31
CLS SABBIA/GHIAIA 1 | 0.7 | 1600 | 0.88 | 34
CLS SABBIA/GHIAIA 2 | 0.9 | 1800 | 0.88 | 34
CLS SABBIA/GHIAIA 3 | 1.16 | 2000 | 0.88 | 34
CLS SABBIA/GHIAIA 4 | 1.49 | 2200 | 0.88 | 34
CLS SABBIA/GHIAIA 5 | 1.91 | 2400 | 0.92 | 34
CLS ARGILLA ESP, 1 | 0.16 | 500 | 0.88 | 6
CLS ARGILLA ESP, 8 | 0.18 | 600 | 0.88 | 6
CLS ARGILLA ESP, 2 | 0.21 | 700 | 0.88 | 6
CLS ARGILLA ESP, 3 | 0.27 | 900 | 0.88 | 6
CLS ARGILLA ESP, 4 | 0.35 | 1100 | 0.88 | 6
CLS ARGILLA ESP, 5 | 0.44 | 1300 | 0.88 | 6
CLS ARGILLA ESP, 6 | 0.57 | 1500 | 0.88 | 6
CLS ARGILLA ESP, 7 | 0.75 | 1700 | 0.88 | 6
CLS CELLULARE 1 | 0.15 | 400 | 0.88 | 6
CLS CELLULARE 2 | 0.17 | 500 | 0.88 | 6
CLS CELLULARE 3 | 0.19 | 600 | 0.88 | 6
CLS CELLULARE 4 | 0.25 | 800 | 0.88 | 6
CLS PERLITE/VERM, 1 | 0.13 | 250 | 1.09 | 5
CLS PERLITE/VERM, 2 | 0.15 | 400 | 1.38 | 5
BLOCCHI CAVI | 1.1 | 180 | 0.88 | 9
LATERO CEMENTO | 0.46 | 1280 | 0.88 | 9
LANA VETRO FELTRI | 0.046 | 16 | 0.67 | 3
LANA VETRO PANN, 1 | 0.043 | 20 | 0.67 | 3
LANA VETRO PANN, 2 | 0.04 | 30 | 0.97 | 3
LANA VETRO PANN, 3 | 0.038 | 100 | 0.8 | 3
LANA ROCCIA PANN, 1 | 0.042 | 40 | 0.67 | 3
LANA ROCCIA PANN, 2 | 0.039 | 80 | 0.67 | 3
INT, GESSO PURO | 0.35 | 1200 | 1.09 | 6
INT, SABBIA/GESSO | 0.7 | 1400 | 1.01 | 10
INT, SABBIA/CALCE | 0.9 | 1800 | 0.91 | 10
INT, CEMENTO | 1.4 | 2000 | 0.67 | 34
INT, CARTON/GESSO | 0.21 | 900 | 1.09 | 13
INT, GESSO/PERLITE | 0.23 | 720 | 1.09 | 5
LATERIZIO 1 forato | 0.25 | 600 | 0.84 | 9
LATERIZIO 2 forato | 0.3 | 800 | 0.84 | 9
LATERIZIO 3 for,mur | 0.36 | 1000 | 0.84 | 9
LATERIZIO 4 for,mur | 0.43 | 1200 | 0.84 | 9
LATERIZIO 5 semipie | 0.5 | 1400 | 0.84 | 9
LATERIZIO 6 semipie | 0.59 | 1600 | 0.84 | 9
LATERIZIO 7 pieno | 0.72 | 1800 | 0.84 | 9
LATERIZIO 8 pieno | 0.9 | 2000 | 0.84 | 9
ABETE | 0.12 | 450 | 1.38 | 170
PINO | 0.15 | 550 | 1.66 | 170
ACERO | 0.18 | 720 | 1.22 | 170
QUERCIA | 0.22 | 850 | 1.26 | 170
ASFALTO | 0.7 | 2100 | 1.47 | 20000
BITUME | 0.17 | 1200 | 1.47 | 20000
CARTONE CATRAMATO | 0.23 | 1100 | 1.41 | 3000
BITUME/RAME NASTRI | 0.17 | 1500 | 1.47 | 30000
ARGILLA ESPANSA 1 | 0.09 | 250 | 0.92 | 1
ARGILLA ESPANSA 2 | 0.1 | 330 | 0.92 | 1
ARGILLA ESPANSA 3 | 0.12 | 450 | 0.92 | 1
PERLITE ESPANSA | 0.066 | 100 | 1.34 | 1
POLISTIROLO GRANI | 0.054 | 15 | 1.22 | 1
CIOTOLI | 0.7 | 1500 | 0.84 | 120
SABBIA GROSSA | 1.2 | 1700 | 0.84 | 22
SABBIA SECCA | 0.6 | 1700 | 0.84 | 22
CLORURO POLIVINILE | 0.039 | 30 | 1.17 | 200
POLIETILENE | 0.06 | 50 | 2.3 | 65000
POLISTIRENE | 0.04 | 25 | 1.34 | 40
POLIURETANO ESPANSO | 0.035 | 35 | 1.6 | 40
RESINE UREICHE ESP, | 0.054 | 12 | 1.61 | 1
POLISTIROLO ESPANSO | 0.054 | 15 | 1.22 | 40
MOQUETTE IN GOMMA | 0.045 | 80 | 1.38 | 40
LINOLEUM | 0.4 | 1800 | 1.25 | 20000
SUGHERO ESPANSO | 0.045 | 130 | 2.1 | 10
SUGHERO LEGANTI 1 | 0.043 | 90 | 2.1 | 10
SUGHERO LEGANTI 2 | 0.045 | 130 | 2.1 | 10
SUGHERO LEGANTI 3 | 0.052 | 200 | 2.1 | 10
ACCIAIO | 52 | 7800 | 1.99 | 2000000
ALLUMINIO | 209 | 2700 | 0.89 | 2000000
PIOMBO | 35 | 11300 | 0.54 | 2000000
RAME | 380 | 8900 | 1.61 | 2000000
PIASTRELLE | 1 | 2300 | 0.8 | 40
VETRO PER FINESTRE | 1 | 2500 | 0.84 | 9999998
VETRO CELLULARE 1 | 0.055 | 130 | 0.84 | 9999998
VETRO CELLULARE 2 | 0.06 | 150 | 0.84 | 9999998
VETRO CELLULARE 3 | 0.066 | 180 | 0.84 | 9999998
MURATURA PIETRA 1 | 1.5 | 2000 | 0.84 | 50
MURATURA PIETRA 2 | 2.3 | 2500 | 0.84 | 100
MURATURA PIETRA 3 | 3.5 | 3000 | 0.84 | 150
TUFO | 2.9 | 2300 | 0.7 | 4
PIETRA | 2.5 | 3000 | 0.8 | 100
sc_membrana_bitumino | 0.8 | 1800 | 1.25 | 20000
x-lam | 0.12 | 500 | 1.6 | 170
pavatherm | 0.038 | 115 | 2.1 | 3
mix_pino_aria | 0.067 | 184.19 | 1.657 | 57.333
terreno_venezia_____ | 2 | 1600 | 2.09 | 150
pisé | 1.5 | 500 | 0.9
| 1 | fino a 2000
tufo | 2.9 | 2300 | 0.7
1) - Coefficiente di resistenza al passaggio del vapore (adimensionale), indica quanto la resistenza al passaggio del vapore di un certo materiale è superiore a quella dell'aria a parità di spessore e di temperatura.